## Auswertung Marktsichtung
Marktsichtung Nr.: xxxx-xx-xx Datum (Dokumentenstand): xx.xx.xxxx |  |  | Produktspezifikations-Bezeichnung: Arbeitsbekleidung Handwerk
Hersteller/Händler
| JA [X] | NEIN [X] | ALLGEMEINE BEMERKUNGEN Begründungen/ Hinweise bei NEIN, bzw. alternativer Vorschlag bitte unter Bemerkung angeben, was die Abweichung zur Forderung ist und/oder wie der alternative Vorschlag hierzu ist. Bitte Angeben ob die Forderung bei Abweichung gemäß Spezifikation umgesetzt werden kann.
2. Artikelbeschreibung: Alle nachfolgend beschriebene Artikel sollen folgende Anforderungen erfüllen:
· ergonomischer Schnitt für uneingeschränkte Bewegungsfreiheit
· hoher Tragekomfort durch Verwendung funktionaler Materialien
· muss reinigungsbeständig und waschbar sein
· muss schmutz- und abriebfest sein
· Damen- und Herrenmodell, bevorzugt
· Normalmaße gem. aufgeführten Körpermaßen müssen mind. angeboten werden
· Kurz- und Langgrößen können zusätzlich angeboten werden
· Sondergrößen können mit angeboten werden
· Farben: sind alle nachfolgenden Farben für alle Kleidungstücke realisierbar, bitte unter Bemerkungen kommentieren
· Maler*in: weiß
· Schreiner*in: hellbraun
· Mauerer*in/ Betonbauer*in: grau/ anthrazit
· Installateur*in/ Lagerist*in: petrolblau, dunkel
· Schlosser*in: marineblau, dunkel
· hoher Tragekomfort durch Verwendung funktionaler Materialien
· optional Elastikanteile im Material oder als Einsatz, bitte unter Bemerkungen konkretisieren
2.1 Arbeitsjacke
· schließbarer Stehkragen
· Verdeckter, oder unterlegter Front-Reißverschluss
· Min. 2 verschließbare Brusttaschen
· Min. 2 verschließbare Innentaschen
· Min. 2 verschließbare Vordertaschen
· integrierte oder aufgesetzte, verschließbare Smartphonetasche
· weitenregulierbarer Bund
· weitenregulierbarere Ärmelbündchen
2.2 Arbeitshose
· Hosenbund mit Gürtelschlaufen
· Gürtelschlaufen Durchlass mind. 5 cm
· Bundschlaufe zur Schlüsselbundaufnahme
· abnehmbare, am Hosenbund anzubringende Werkzeugtasche
· Reißverschluss in der Schlitzleiste, vordere Mitte
· Min. 2 Vordertaschen
· Min. 2 verstärkte Gesäßtaschen
· integrierte oder aufgesetzte, verschließbare Smartphonetasche
· Schlaufe für Hammer
· verstärkte Schenkeltasche mit integrierten/aufgesetzten Stift- und Utensilien Taschen
· verstärkte Zollstocktasche
· strapazierfähige Kniepolstertaschen
· passende Kniepolster sind mit anzubieten
· Schließnähte sind doppelt abgesteppt, mind.Gesäß-, Schlitz-und Schrittnaht
2.3 Arbeitshose, kurz
· Hosenbund mit Gürtelschlaufen
· Gürtelschlaufen Durchlass mind. 5 cm
· Bundschlaufe zur Schlüsselbundaufnahme
· abnehmbare, am Hosenbund anzubringende Werkzeugtasche
· Reißverschluss in der Schlitzleiste, vordere Mitte
· Min. 2 Vordertaschen
· Min. 2 verstärkte Gesäßtaschen
· integrierte oder aufgesetzte, verschließbare Smartphonetasche
· Schlaufe für Hammer
· verstärkte Schenkeltasche mit integrierten/aufgesetzten Stift- und Utensilien Taschen
· verstärkte Zollstocktasche
· optionale Kniepolster mit separater Anbringung, bevorzugt
· Schließnähte sind doppelt abgesteppt, mind.Gesäß-, Schlitz-und Schrittnaht
2.4 Arbeitslatzhose
· Hosenbund mit Gürtelschlaufen
· Gürtelschlaufen Durchlass mind. 5 cm
· Bundschlaufe zur Schlüsselbundaufnahme
· verstellbare Hosenträger, mit Gummizug, hohem Rückenkreuz
· verschließbare Latztasche, außen
· verschließbare Latztasche, innen
· abnehmbare, am Hosenbund anzubringende Werkzeugtasche
· Reißverschluss in der Schlitzleiste, vordere Mitte
· Min. 2 Vordertaschen
· Min. 2 verstärkte Gesäßtaschen
· integrierte oder aufgesetzte, verschließbare Smartphonetasche
· Schlaufe für Hammer
· verstärkte Schenkeltasche mit integrierten/aufgesetzten Stift- und Utensilien Taschen
· verstärkte Zollstocktasche
· strapazierfähige Kniepolstertaschen
· passende Kniepolster sind mit anzubieten
· Schließnähte sind doppelt abgesteppt, mind.Gesäß-, Schlitz-und Schrittnaht
2.5 Werkzeugtasche
· universell einsetzbar für Arbeitshose, Arbeitshose kurz, Arbeitslatzhose
· fachgerecht gef. Werkzeugtasche mit verschiedenen Innen- und Außenfächern, Stauraum für beliebiges Werkzeug
2.6 Kniepolster Arbeitshose/ Arbeitslatzhose
· universell einsetzbar und passend für Arbeitshose und Arbeitslatzhose
2.7 Kniepolster Arbeitshose, kurz
· universell einsetzbar und passend für Arbeitshose, kurz
5.Technische Forderung:
· Obermaterial, zulässig sind Mischungen, Anmgaben zur Mischung bitte unter Bemerkungen vornehmen.
· Pilling ( Neuzustand nach DIN EN ISO 12945-2 ) mind. Note 3 ( bis 7.000 Touren) nach 5 Wäschen ( gem. DIN EN ISO 15979 ) mind. 3-4 ( bis 5.000 Touren).
· Restkrumpf nach DIN EN ISO 5077 max. + 3% (Gewebe)
· Scheuerbeständigkeitnach DIN EN ISO 12947-2, > 25.000 Touren, ohne deutliche Farbänderung
· Höchstzugkraft nach DIN EN ISO 13934-1 : Kette > 620 N, Schuss > 450 N
· Lichtechtheit nach DIN EN ISO 105-B02: Note 4-5
· Waschechtheit: mind. 60°C : Note 4
· Bevorzugt Industriewäsche an zu bieten, hier bitte mögliches Waschverfahren (Norm) angeben unter Bemerkung
· Bevorzugt Trocknung im Trockner gewünscht, hier bitte mögliches Trocknungsverfahren (Norm) angeben unter Bemerkung
· Reibechtheit nach DIN EN ISO 105-X12: trocken Note 3-4 / nass Note 2-3
· Flächengewicht : ca. 230g-330g /m², bitte Warengewicht unter Bemerkung angeben
8. Ökologische Forderungen
· Können nachhaltige Materialien angeboten werden, wenn ja bitte unter Bemerkung Angaben und Nachweise hinzufügen
9. Qualitätssicherung
· Auf die technischen Forderungen soll ein Werkszeugnis 2.2 nach DIN EN 10204 ausgestellt werden
· Konformitätserklärung nach DIN EN ISO/IEC 17050-1 ist auf das Gesamtprodukt einzureichen
Preis/ Produktionsmenge
Note on B4: [Kommentarthread] Ihre Version von Excel gestattet Ihnen das Lesen dieses Kommentarthreads. Jegliche Bearbeitungen daran werden jedoch entfernt, wenn die Datei in einer neueren Version von Excel geöffnet wird. Weitere Informationen: https://go.microsoft.com/fwlink/?linkid=870924. Kommentar: Bitte Ankreuzen, wenn der Artikel die Forderungen der Marktsichtungsunterlagen vollumfänglich erfüllt.
Note on C4: [Kommentarthread] Ihre Version von Excel gestattet Ihnen das Lesen dieses Kommentarthreads. Jegliche Bearbeitungen daran werden jedoch entfernt, wenn die Datei in einer neueren Version von Excel geöffnet wird. Weitere Informationen: https://go.microsoft.com/fwlink/?linkid=870924. Kommentar: Bitte ankreuzen, wenn der Artikel die Forderung der Marktsichtungsunterlage nicht erfüllt oder Abweichung vorliegend sind.